## линия 1
Установка | Технологический_ №_оборудования | Описание _компонента | Тип компонента | Материал компонента | Дата ввода в эксплуатацию компонента | Номер_ точки | Мин_ толщина | Дата_ измерения | Показания | Номинальная толщина | Лицо_производящее_замер | Дополнительное поле
ПРИМЕР | 17 | Отвод 90º 89х4,5 | Отвод 90º | Сталь20 | 25.10.1886 | 001 | 2 | 1936-10-28 | 5.3 | 4,5 | Инженер-дефектоскопист Петров П.П. | 89х4,5
ПРИМЕР | 17 | Труба 89х4,0 | Труба | Сталь20 | 25.10.1886 | 002 | 2 | 1936-10-28 | 5.7 | 4,0 | Инженер-дефектоскопист Петров П.П. | 89х4,0
ПРИМЕР | 17 | Труба 89х4,0 | Труба | Сталь20 | 25.10.1886 | 003 | 2 | 1936-10-28 | 5.9 | 4,0 | Инженер-дефектоскопист Петров П.П. | 89х4,0
ПРИМЕР | 17 | Отвод 90º 89х4,5 | Отвод 90º | Сталь20 | 25.10.1886 | 004 | 2 | 1936-10-28 | 5.4 | 4,5 | Инженер-дефектоскопист Петров П.П. | 89х4,5
ПРИМЕР | 17 | Труба 89х4,0 | Труба | Сталь20 | 25.10.1886 | 005 | 2 | 1936-10-28 | 5.8 | 4,0 | Инженер-дефектоскопист Петров П.П. | 89х4,0
ПРИМЕР | 17 | Труба 159х4,5 | Труба | Сталь20 | 25.10.1886 | 006 | 2.5 | 1936-10-28 | 6.3 | 4,5 | Инженер-дефектоскопист Петров П.П. | 159х4,5
ПРИМЕР | 17 | Переход 219х6,0/159/4,5 | Переход | Сталь20 | 25.10.1886 | 007 | 2.5 | 1936-10-28 | 10.9 | 6,0/4,5 | Инженер-дефектоскопист Петров П.П. | 219х6,0/159/4,5
ПРИМЕР | 17 | Труба 219х6,0 | Труба | Сталь20 | 25.10.1886 | 008 | 2.5 | 1936-10-28 | 7.8 | 6,0 | Инженер-дефектоскопист Петров П.П. | 219х6,0
ПРИМЕР | 17 | Труба 28х3,0 | Труба | Сталь20 | 25.10.1886 | 009 | 1.5 | 1936-10-28 | 2.4 | 3,0 | Инженер-дефектоскопист Петров П.П. | 28х3,0
ПРИМЕР | 17 | Труба 28х3,0 | Труба | Сталь20 | 25.10.1886 | 010 | 1.5 | 1936-10-28 | 7 | 3,0 | Инженер-дефектоскопист Петров П.П. | 28х3,0
ПРИМЕР | 17 | Труба 28х3,0 | Труба | Сталь20 | 25.10.1886 | 011 | 1.5 | 1936-10-28 | 3.8 | 3,0 | Инженер-дефектоскопист Петров П.П. | 28х3,0
ПРИМЕР | 17 | Труба 219х6,0 | Труба | Сталь20 | 25.10.1886 | 012 | 2.5 | 1936-10-28 | 8.5 | 6,0 | Инженер-дефектоскопист Петров П.П. | 219х6,0
ПРИМЕР | 17 | Труба 219х6,0 | Труба | Сталь20 | 25.10.1886 | 013 | 2.5 | 1936-10-28 | 7.6 | 6,0 | Инженер-дефектоскопист Петров П.П. | 219х6,0
ПРИМЕР | 17 | Труба 57х3,5 | Труба | Сталь20 | 25.10.1886 | 014 | 1.5 | 1936-10-28 | 3.3 | 3,5 | Инженер-дефектоскопист Петров П.П. | 57х3,5
ПРИМЕР | 17 | Отвод 90º 57х4,0 | Отвод 90º | Сталь20 | 25.10.1886 | 015 | 1.5 | 1936-10-28 | 3.8 | 4,0 | Инженер-дефектоскопист Петров П.П. | 57х4,0
ПРИМЕР | 17 | Труба 57х3,5 | Труба | Сталь20 | 25.10.1886 | 016 | 1.5 | 1936-10-28 | 3.4 | 3,5 | Инженер-дефектоскопист Петров П.П. | 57х3,5
ПРИМЕР | 17 | Труба 57х3,5 | Труба | Сталь20 | 25.10.1886 | 017 | 1.5 | 1936-10-28 | 3.3 | 3,5 | Инженер-дефектоскопист Петров П.П. | 57х3,5
ПРИМЕР | 17 | Отвод 90º 57х4,0 | Отвод 90º | Сталь20 | 25.10.1886 | 018 | 1.5 | 1936-10-28 | 3.8 | 4,0 | Инженер-дефектоскопист Петров П.П. | 57х4,0
ПРИМЕР | 17 | Труба 57х3,5 | Труба | Сталь20 | 25.10.1886 | 019 | 1.5 | 1936-10-28 | 3.4 | 3,5 | Инженер-дефектоскопист Петров П.П. | 57х3,5
ПРИМЕР | 17 | Труба 219х6,0 | Труба | Сталь20 | 25.10.1886 | 020 | 2.5 | 1936-10-28 | 3.4 | 6,0 | Инженер-дефектоскопист Петров П.П. | 219х6,0
ПРИМЕР | 17 | Труба 57х3,5 | Труба | Сталь20 | 25.10.1886 | 021 | 1.5 | 1936-10-28 | 4.1 | 3,5 | Инженер-дефектоскопист Петров П.П. | 57х3,5
ПРИМЕР | 17 | Труба 108х4,0 | Труба | Сталь20 | 25.10.1886 | 022 | 2 | 1936-10-28 | 5.3 | 4,0 | Инженер-дефектоскопист Петров П.П. | 108х4,0
ПРИМЕР | 17 | Отвод 90º 108х4,5 | Отвод 90º | Сталь20 | 25.10.1886 | 023 | 2 | 1936-10-28 | 4.9 | 4,5 | Инженер-дефектоскопист Петров П.П. | 108х4,5
ПРИМЕР | 17 | Труба 108х4,0 | Труба | Сталь20 | 25.10.1886 | 024 | 2 | 1936-10-28 | 5 | 4,0 | Инженер-дефектоскопист Петров П.П. | 108х4,0
ПРИМЕР | 17 | Отвод 90º 219х6,0 | Отвод 90º | Сталь20 | 25.10.1886 | 025 | 2.5 | 1936-10-28 | 6.5 | 6,0 | Инженер-дефектоскопист Петров П.П. | 219х6,0
ПРИМЕР | 17 | Труба 219х6,0 | Труба | Сталь20 | 25.10.1886 | 026 | 2.5 | 1936-10-28 | 5.9 | 6,0 | Инженер-дефектоскопист Петров П.П. | 219х6,0
ПРИМЕР | 17 | Отвод 90º 219х6,0 | Отвод 90º | Сталь20 | 25.10.1886 | 027 | 2.5 | 1936-10-28 | 7.9 | 6,0 | Инженер-дефектоскопист Петров П.П. | 219х6,0
ПРИМЕР | 17 | Труба 219х6,0 | Труба | Сталь20 | 25.10.1886 | 028 | 2.5 | 1936-10-28 | 5.6 | 6,0 | Инженер-дефектоскопист Петров П.П. | 219х6,0
ПРИМЕР | 17 | Труба 28х3,0 | Труба | Сталь20 | 25.10.1886 | 029 | 1.5 | 1936-10-28 | 4.9 | 3,0 | Инженер-дефектоскопист Петров П.П. | 28х3,0
ПРИМЕР | 17 | Отвод 90º 219х6,0 | Отвод 90º | Сталь20 | 25.10.1886 | 030 | 2.5 | 1936-10-28 | 4.7 | 6,0 | Инженер-дефектоскопист Петров П.П. | 219х6,0
ПРИМЕР | 17 | Труба 219х6,0 | Труба | Сталь20 | 25.10.1886 | 031 | 2.5 | 1936-10-28 | 5.7 | 6,0 | Инженер-дефектоскопист Петров П.П. | 219х6,0
ПРИМЕР | 17 | Труба 159х4,5 | Труба | Сталь20 | 25.10.1886 | 032 | 2.5 | 1936-10-28 | 4.3 | 4,5 | Инженер-дефектоскопист Петров П.П. | 159х4,5
ПРИМЕР | 17 | Отвод 90º 159х5,0 | Отвод 90º | Сталь20 | 25.10.1886 | 033 | 2.5 | 1936-10-28 | 4.4 | 5,0 | Инженер-дефектоскопист Петров П.П. | 159х5,0
ПРИМЕР | 17 | Труба 159х4,5 | Труба | Сталь20 | 25.10.1886 | 034 | 2.5 | 1936-10-28 | 4.4 | 4,5 | Инженер-дефектоскопист Петров П.П. | 159х4,5
ПРИМЕР | 17 | Отвод 90º 159х5,0 | Отвод 90º | Сталь20 | 25.10.1886 | 035 | 2.5 | 1936-10-28 | 3.6 | 5,0 | Инженер-дефектоскопист Петров П.П. | 159х5,0
ПРИМЕР | 17 | Труба 159х4,5 | Труба | Сталь20 | 25.10.1886 | 036 | 2.5 | 1936-10-28 | 4.4 | 4,5 | Инженер-дефектоскопист Петров П.П. | 159х4,5
ПРИМЕР | 17 | Труба 57х3,5 | Труба | Сталь20 | 25.10.1886 | 037 | 1.5 | 1936-10-28 | 3.8 | 3,5 | Инженер-дефектоскопист Петров П.П. | 57х3,5
ПРИМЕР | 17 | Переход 219х6,0/159/4,5 | Переход | Сталь20 | 25.10.1886 | 038 | 2.5 | 1936-10-28 | 11 | 6,0/4,5 | Инженер-дефектоскопист Петров П.П. | 219х6,0/159/4,5
ПРИМЕР | 17 | Труба 159х4,5 | Труба | Сталь20 | 25.10.1886 | 039 | 2.5 | 1936-10-28 | 4.4 | 4,5 | Инженер-дефектоскопист Петров П.П. | 159х4,5
ПРИМЕР | 17 | Труба 159х4,5 | Труба | Сталь20 | 25.10.1886 | 040 | 2.5 | 1936-10-28 | 4.3 | 4,5 | Инженер-дефектоскопист Петров П.П. | 159х4,5
ПРИМЕР | 17 | Отвод 90º 159х5,0 | Отвод 90º | Сталь20 | 25.10.1886 | 041 | 2.5 | 1936-10-28 | 3.8 | 5,0 | Инженер-дефектоскопист Петров П.П. | 159х5,0
ПРИМЕР | 17 | Труба 159х4,5 | Труба | Сталь20 | 25.10.1886 | 042 | 2.5 | 1936-10-28 | 4.4 | 4,5 | Инженер-дефектоскопист Петров П.П. | 159х4,5
ПРИМЕР | 17 | Труба 159х4,5 | Труба | Сталь20 | 25.10.1886 | 043 | 2.5 | 1936-10-28 | 4.4 | 4,5 | Инженер-дефектоскопист Петров П.П. | 159х4,5
ПРИМЕР | 17 | Труба 159х4,5 | Труба | Сталь20 | 25.10.1886 | 044 | 2.5 | 1936-10-28 | 4.4 | 4,5 | Инженер-дефектоскопист Петров П.П. | 159х4,5
ПРИМЕР | 17 | Отвод 90º 159х5,0 | Отвод 90º | Сталь20 | 25.10.1886 | 045 | 2.5 | 1936-10-28 | 3.7 | 5,0 | Инженер-дефектоскопист Петров П.П. | 159х5,0
ПРИМЕР | 17 | Труба 159х4,5 | Труба | Сталь20 | 25.10.1886 | 046 | 2.5 | 1936-10-28 | 4.3 | 4,5 | Инженер-дефектоскопист Петров П.П. | 159х4,5
ПРИМЕР | 17 | Отвод 90º 159х5,0 | Отвод 90º | Сталь20 | 25.10.1886 | 047 | 2.5 | 1936-10-28 | 4.2 | 5,0 | Инженер-дефектоскопист Петров П.П. | 159х5,0
ПРИМЕР | 17 | Труба 159х4,5 | Труба | Сталь20 | 25.10.1886 | 048 | 2.5 | 1936-10-28 | 4.2 | 4,5 | Инженер-дефектоскопист Петров П.П. | 159х4,5
ПРИМЕР | 17 | Отвод 90º 159х5,0 | Отвод 90º | Сталь20 | 25.10.1886 | 049 | 2.5 | 1936-10-28 | 4.3 | 5,0 | Инженер-дефектоскопист Петров П.П. | 159х5,0
ПРИМЕР | 17 | Труба 159х4,5 | Труба | Сталь20 | 25.10.1886 | 050 | 2.5 | 1936-10-28 | 4.2 | 4,5 | Инженер-дефектоскопист Петров П.П. | 159х4,5
ПРИМЕР | 17 | Труба 28х3,0 | Труба | Сталь20 | 25.10.1886 | 051 | 1.5 | 1936-10-28 | 7.8 | 3,0 | Инженер-дефектоскопист Петров П.П. | 28х3,0
ПРИМЕР | 17 | Отвод 90º 159х5,0 | Отвод 90º | Сталь20 | 25.10.1886 | 052 | 2.5 | 1936-10-28 | 3.5 | 5,0 | Инженер-дефектоскопист Петров П.П. | 159х5,0
ПРИМЕР | 17 | Труба 159х4,5 | Труба | Сталь20 | 25.10.1886 | 053 | 2.5 | 1936-10-28 | 4.7 | 4,5 | Инженер-дефектоскопист Петров П.П. | 159х4,5
ПРИМЕР | 17 | Переход 159х5,0/108х4,0 | Переход | Сталь20 | 25.10.1886 | 054 | 2.5 | 1936-10-28 | 7.3 | 5,0/4,0 | Инженер-дефектоскопист Петров П.П. | 159х5,0/108х4,0
ПРИМЕР | 17 | Труба 108х4,0 | Труба | Сталь20 | 25.10.1886 | 055 | 2 | 1936-10-28 | 4.1 | 4,0 | Инженер-дефектоскопист Петров П.П. | 108х4,0
ПРИМЕР | 17 | Отвод 90º 108х4,5 | Отвод 90º | Сталь20 | 25.10.1886 | 056 | 2 | 1936-10-28 | 3.6 | 4,5 | Инженер-дефектоскопист Петров П.П. | 108х4,5
ПРИМЕР | 17 | Труба 108х4,0 | Труба | Сталь20 | 25.10.1886 | 057 | 2 | 1936-10-28 | 4.3 | 4,0 | Инженер-дефектоскопист Петров П.П. | 108х4,0
ПРИМЕР | 17 | Отвод 90º 108х4,5 | Отвод 90º | Сталь20 | 25.10.1886 | 058 | 2 | 1936-10-28 | 3.5 | 4,5 | Инженер-дефектоскопист Петров П.П. | 108х4,5
ПРИМЕР | 17 | Труба 108х4,0 | Труба | Сталь20 | 25.10.1886 | 059 | 2 | 1936-10-28 | 4.3 | 4,0 | Инженер-дефектоскопист Петров П.П. | 108х4,0
ПРИМЕР | 17 | Отвод 90º 108х4,5 | Отвод 90º | Сталь20 | 25.10.1886 | 060 | 2 | 1936-10-28 | 3.6 | 4,5 | Инженер-дефектоскопист Петров П.П. | 108х4,5
ПРИМЕР | 17 | Труба 108х4,0 | Труба | Сталь20 | 25.10.1886 | 061 | 2 | 1936-10-28 | 4.5 | 4,0 | Инженер-дефектоскопист Петров П.П. | 108х4,0
ПРИМЕР | 17 | Отвод 90º 108х4,5 | Отвод 90º | Сталь20 | 25.10.1886 | 062 | 2 | 1936-10-28 | 3.8 | 4,5 | Инженер-дефектоскопист Петров П.П. | 108х4,5
ПРИМЕР | 17 | Труба 108х4,0 | Труба | Сталь20 | 25.10.1886 | 063 | 2 | 1936-10-28 | 4.5 | 4,0 | Инженер-дефектоскопист Петров П.П. | 108х4,0
ПРИМЕР | 17 | Отвод 90º 108х4,5 | Отвод 90º | Сталь20 | 25.10.1886 | 064 | 2 | 1936-10-28 | 3.4 | 4,5 | Инженер-дефектоскопист Петров П.П. | 108х4,5
ПРИМЕР | 17 | Труба 108х4,0 | Труба | Сталь20 | 25.10.1886 | 065 | 2 | 1936-10-28 | 4.3 | 4,0 | Инженер-дефектоскопист Петров П.П. | 108х4,0
ПРИМЕР | 17 | Отвод 90º 108х4,5 | Отвод 90º | Сталь20 | 25.10.1886 | 066 | 2 | 1936-10-28 | 3.6 | 4,5 | Инженер-дефектоскопист Петров П.П. | 108х4,5
ПРИМЕР | 17 | Труба 108х4,0 | Труба | Сталь20 | 25.10.1886 | 067 | 2 | 1936-10-28 | 4.3 | 4,0 | Инженер-дефектоскопист Петров П.П. | 108х4,0
ПРИМЕР | 17 | Отвод 90º 108х4,5 | Отвод 90º | Сталь20 | 25.10.1886 | 068 | 2 | 1936-10-28 | 3.4 | 4,5 | Инженер-дефектоскопист Петров П.П. | 108х4,5
ПРИМЕР | 17 | Труба 108х4,0 | Труба | Сталь20 | 25.10.1886 | 069 | 2 | 1936-10-28 | 4.1 | 4,0 | Инженер-дефектоскопист Петров П.П. | 108х4,0
ПРИМЕР | 17 | Отвод 90º 108х4,5 | Отвод 90º | Сталь20 | 25.10.1886 | 070 | 2 | 1936-10-28 | 3.6 | 4,5 | Инженер-дефектоскопист Петров П.П. | 108х4,5
ПРИМЕР | 17 | Труба 108х4,0 | Труба | Сталь20 | 25.10.1886 | 071 | 2 | 1936-10-28 | 5.3 | 4,0 | Инженер-дефектоскопист Петров П.П. | 108х4,0
ПРИМЕР | 17 | Труба 57х3,5 | Труба | Сталь20 | 25.10.1886 | 072 | 1.5 | 1936-10-28 | 4 | 3,5 | Инженер-дефектоскопист Петров П.П. | 57х3,5
ПРИМЕР | 17 | Переход 159х5,0/108х4,0 | Переход | Сталь20 | 25.10.1886 | 073 | 2.5 | 1936-10-28 | 7.3 | 5,0/4,0 | Инженер-дефектоскопист Петров П.П. | 159х5,0/108х4,0
ПРИМЕР | 17 | Труба 159х4,5 | Труба | Сталь20 | 25.10.1886 | 074 | 2.5 | 1936-10-28 | 5.2 | 4,5 | Инженер-дефектоскопист Петров П.П. | 159х4,5
ПРИМЕР | 17 | Труба 108х4,0 | Труба | Сталь20 | 25.10.1886 | 075 | 2 | 1936-10-28 | 6.2 | 4,0 | Инженер-дефектоскопист Петров П.П. | 108х4,0
ПРИМЕР | 17 | Труба 57х3,5 | Труба | Сталь20 | 25.10.1886 | 076 | 1.5 | 1936-10-28 | 3.8 | 3,5 | Инженер-дефектоскопист Петров П.П. | 57х3,5
ПРИМЕР | 17 | Отвод 90º 57х4,0 | Отвод 90º | Сталь20 | 25.10.1886 | 077 | 1.5 | 1936-10-28 | 3.8 | 4,0 | Инженер-дефектоскопист Петров П.П. | 57х4,0
ПРИМЕР | 17 | Отвод 90º 108х4,5 | Отвод 90º | Сталь20 | 25.10.1886 | 078 | 2 | 1936-10-28 | 5.8 | 4,5 | Инженер-дефектоскопист Петров П.П. | 108х4,5
ПРИМЕР | 17 | Труба 108х4,0 | Труба | Сталь20 | 25.10.1886 | 079 | 2 | 1936-10-28 | 5.4 | 4,0 | Инженер-дефектоскопист Петров П.П. | 108х4,0